## Optimizasyonlar
Tarih/Saat | Melamin Hatı | Max Üst Yoğ. (kg/m³) | Min Orta Yoğ. (kg/m³) | Max Alt Yoğ. (kg/m³) | Üre Jel Süresi (s) | Melamin Jel Süresi (s) | Kağıt Sağ Reçine (%) | Kağıt Orta Reçine (%) | Kağıt Sol Reçine (%) | Kağıt Sağ Nem (%) | Kağıt Orta Nem (%) | Kağıt Sol Nem (%) | Ölü Zaman Min (s) | Ölü Zaman Max (s) | Opt. Plaka Sıc. Min (°C) | Opt. Plaka Sıc. Max (°C) | Opt. Özgül Basınç Min (bar) | Opt. Özgül Basınç Max (bar) | Opt. Pres Süresi (sn) | Kalınlık (mm) | Renk Değer | Kağıt Renk | Pres Plaka Yüzey
19.04.2026 20:43:46 | M16 | 1000 | 520 | 990 | 4.3 | 8 | 61.7 | 61.8 | 62.4 | 7 | 5.9 | 6.4 | 10 | 20 | 180 | 204.5 | 20.7 | 75.9 | 26.1 | 18 | 191 | KAPLAN | GÖLGE
19.04.2026 21:09:44 | M1 | 1010 | 490 | 1010 | 6 | 10 | 62.7 | 61.8 | 70 | 6 | 6 | 6 | 10 | 15 | 173 | 174.2 | 50.4 | 63 | 25.8 | 18 | 191 | KAPLAN | GÖLGE
19.04.2026 23:28:24 | M13 | 1000 | 520 | 990 | 4 | 7.4 | 63 | 62 | 60 | 7 | 6 | 5 | 13 | 22 | 165.5 | 167.1 | 20.9 | 21.3 | 25.2 | 18 | 191 | KAPLAN | GÖLGE
23.04.2026 23:20:36 | M13 | 1000 | 520 | 990 | 4.3 | 8 | 63.7 | 63.3 | 65.4 | 7.6 | 5.9 | 6.9 | 13 | 22 | 160.3 | 169.1 | 21.4 | 56.1 | 25 | 18 | 191 | KAPLAN | GÖLGE
23.04.2026 23:53:43 | M14 | 1000 | 520 | 990 | 4 | 7.5 | 64 | 64 | 64 | 7 | 6 | 6.5 | 11 | 20 | 160.1 | 169.6 | 24.6 | 66.3 | 25.8 | 18 | 191 | KAPLAN | GÖLGE
25.04.2026 16:36:30 | M6 | 1000 | 520 | 990 | 4 | 7.6 | 63.8 | 64.1 | 63.4 | 7.1 | 6 | 6.4 | 12.5 | 23 | 162.5 | 169.5 | 20.8 | 31.3 | 24.6 | 18 | 191 | KAPLAN | GÖLGE
25.04.2026 16:43:27 | M4 | 1000 | 520 | 990 | 4 | 6 | 59 | 65 | 60 | 6 | 6 | 6 | 10 | 23.5 | 160.5 | 169.7 | 23.8 | 29.4 | 24.8 | 18 | 191 | KAPLAN | GÖLGE
25.04.2026 19:27:17 | M1 | 1000 | 520 | 990 | 4.3 | 8 | 64.7 | 64.3 | 64.9 | 7.3 | 6.2 | 6.7 | 13 | 22 | 162.3 | 170.3 | 29.8 | 76.1 | 25 | 18 | 191 | KAPLAN | GÖLGE
25.04.2026 20:43:25 | M1 | 1000 | 520 | 990 | 4.3 | 8 | 64.7 | 64.3 | 64.9 | 7.3 | 6.2 | 6.7 | 13 | 22 | 162.3 | 170.3 | 29.8 | 76.1 | 25 | 18 | 191 | KAPLAN | GÖLGE
08.05.2026 22:37:22 | M5 | 1000 | 520 | 990 | 5.1 | 7 | 62 | 53.5 | 63 | 6.9 | 6.9 | 5.4 | 10 | 20 | 167.6 | 168.3 | 23.4 | 74.2 | 26 | 18 | 191 | KAPLAN | GÖLGE
11.05.2026 01:36:26 | M10 | 1000 | 520 | 990 | 4 | 9 | 64 | 64 | 65 | 6.5 | 6 | 6 | 10 | 25 | 163.5 | 166.6 | 22.8 | 27.9 | 24.6 | 18 | 191 | KAPLAN | GÖLGE
11.05.2026 09:41:56 | M1 | 1000 | 520 | 990 | 4.3 | 8 | 60 | 64.3 | 64.9 | 7.3 | 6.2 | 6.7 | 13 | 22 | 161.2 | 172.4 | 61.9 | 64.6 | 25.1 | 18 | 191 | KAPLAN | GÖLGE
11.05.2026 21:54:38 | M1 | 1000 | 520 | 990 | 4.3 | 8 | 64.7 | 64.3 | 64.9 | 7.3 | 6.2 | 6.7 | 13 | 22 | 162.3 | 170.3 | 29.8 | 76.1 | 25 | 18 | 191 | KAPLAN | GÖLGE